## Образец
Общество с ограниченной ответственностью «ЗАВОД ТРУБНОЙ ПРОДУКЦИИ «ВАГ» ОГРН 1235500009854 ИНН 5528052704 КПП 552801001 г. Омск, Красноярский тракт, д.105 Телефон: 89088018123 ТРУБЫ ПОЛИЭТИЛЕНОВЫЕ ВОДОПРОВОДНЫЕ ГОСТ 18599-2001 / ГАЗОПРОВОДНЫЕ ГОСТ Р 58121.2-2018
Наружный диаметр трубы, мм | SDR 9 (20 атм) |  |  | SDR 11 (16 атм) |  |  | SDR 13,6 (12,5 атм) |  |  | SDR 17 (10 атм) |  |  | SDR 17,6 (9 атм) |  |  | SDR 21 (8 атм) |  |  | SDR 26 (6,3 атм) |  |  | SDR 33 (5 атм)
| Толщ стенки, мм | Масса 1 п/м, кг | Цена за 1 п/м, руб | Толщ стенки, мм | Масса 1 п/м, кг | Цена за 1 п/м, руб | Толщ стенки, мм | Масса 1 п/м, кг | Цена за 1 п/м, руб | Толщ стенки, мм | Масса 1 п/м, кг | Цена за 1 п/м, руб | Толщ стенки, мм | Масса 1 п/м, кг | Цена за 1 п/м, руб | Толщ стенки, мм | Масса 1 п/м, кг | Цена за 1 п/м, руб | Толщ стенки, мм | Масса 1 п/м, кг | Цена за 1 п/м, руб | Толщ стенки, мм | Масса 1 п/м, кг | Цена за 1 п/м, руб
20 | 2.3 | 0.132 | 26.4 | 2 | 0.116 | 23.2 | - | - | - | - | - | - | - | - | - | - | - | - | - | - | - | - | - | -
25 | 2.8 | 0.198 | 39.6 | 2.3 | 0.169 | 33.8 | 2 | 0.148 | 29.6 | - | - | - | - | - | - | - | - | - | - | - | - | - | - | -
32 | 3.6 | 0.325 | 65 | 3 | 0.277 | 55.4 | 2.4 | 0.229 | 45.8 | 2 | 0.193 | 38.6 | - | - | - | - | - | - | - | - | - | - | - | -
40 | 4.5 | 0.507 | 101.4 | 3.7 | 0.427 | 85.4 | 3 | 0.353 | 70.6 | 2.4 | 0.292 | 58.4 | - | - | - | 2 | 0.244 | 48.8 | - | - | - | - | - | -
50 | 5.6 | 0.786 | 157.2 | 4.6 | 0.663 | 132.6 | 3.7 | 0.545 | 109 | 3 | 0.449 | 89.8 | - | - | - | 2.4 | 0.369 | 73.8 | - | - | - | - | - | -
63 | 7.1 | 1.25 | 250 | 5.8 | 1.05 | 210 | 4.7 | 0.869 | 173.8 | 3.8 | 0.715 | 143 | 3.6 | 0.682 | 136.4 | 3 | 0.573 | 114.6 | - | - | - | - | - | -
75 | 8.4 | 1.76 | 352 | 6.8 | 1.46 | 292 | 5.6 | 1.23 | 246 | 4.5 | 1.01 | 202 | - | - |  | 3.6 | 0.821 | 164.2 | 2.9 | 0.668 | 133.6 | - | - | -
90 | 10.1 | 2.54 | 508 | 8.2 | 2.12 | 424 | 6.7 | 1.76 | 352 | 5.4 | 1.45 | 290 | 5.2 | 1.4 | 280 | 4.3 | 1.18 | 236 | 3.5 | 0.969 | 193.8 | 2.8 | 0.782 | 156.4
110 | 12.3 | 3.78 | 756 | 10 | 3.14 | 628 | 8.1 | 2.61 | 522 | 6.6 | 2.16 | 432 | 6.3 | 2.07 | 414 | 5.3 | 1.77 | 354 | 4.2 | 1.42 | 284 | 3,4, | 1.16 | 232
125 | 14 | 4.87 | 974 | 11.4 | 4.08 | 816 | 9.2 | 3.37 | 674 | 7.4 | 2.75 | 550 | - | - |  | 6 | 2.26 | 452 | 4.8 | 1.83 | 366 | - | - | -
140 | 15.7 | 6.12 | 1224 | 12.7 | 5.08 | 1016 | 10.3 | 4.22 | 844 | 8.3 | 3.46 | 692 | - | - |  | 6.7 | 2.83 | 566 | 5.4 | 2.31 | 462 | - | - | -
160 | 17.9 | 7.97 | 1594 | 14.6 | 6.67 | 1334 | 11.8 | 5.5 | 1100 | 9.5 | 4.51 | 902 | 9.1 | 4.35 | 870 | 7.7 | 3.71 | 742 | 6.2 | 3.03 | 606 | 4.9 | 2.41 | 482
180 | 20.1 | 10.1 | 2020 | 16.4 | 8.4 | 1680 | 13.3 | 6.98 | 1396 | 10.7 | 5.71 | 1142 | - | - |  | 8.6 | 4.9 | 980 | 6.9 | 3.78 | 756 | - | - | -
200 | 22.4 | 12.5 | 2500 | 18.2 | 10.4 | 2080 | 14.7 | 8.56 | 1712 | 11.9 | 7.04 | 1408 | - | - |  | 9.6 | 5.8 | 1160 | 7.7 | 4.68 | 936 | - | - | -
225 | 25.2 | 15.8 | 3160 | 20.5 | 13.2 | 2640 | 16.6 | 10.9 | 2180 | 13.4 | 8.94 | 1788 | 12.8 | 8.55 | 1710 | 10.8 | 7.3 | 1460 | 8.6 | 5.88 | 1176 | - | - | -
250 | 27.9 | 19.4 | 3880 | 22.7 | 16.2 | 3240 | 18.4 | 13.4 | 2680 | 14.8 | 11 | 2200 | - | - |  | 11.9 | 8.92 | 1784 | 9.6 | 7.29 | 1458 | - | - | -
280 | 31.3 | 24.4 | 4880 | 25.4 | 20.3 | 4060 | 20.6 | 16.8 | 3360 | 16.6 | 13.8 | 2760 | - | - |  | 13.4 | 11.3 | 2260 | 10.7 | 9.09 | 1818 | - | - | -
315 | 35.2 | 30.8 | 6160 | 28.6 | 25.7 | 5140 | 23.2 | 21.3 | 4260 | 18.7 | 17.4 | 3480 | 17.9 | 16.7 | 3340 | 15 | 14.2 | 2840 | 12.1 | 11.6 | 2320 | - | - | -
355 | 39.7 | 39.2 | 7840 | 32.2 | 32.6 | 6520 | 26.1 | 27 | 5400 | 21.1 | 22.2 | 4440 | - | - |  | 16.9 | 18 | 3600 | 13.6 | 14.6 | 2920 | - | - | -
400 | 44.7 | 49.7 | 9940 | 36.3 | 41.4 | 8280 | 29.4 | 34.2 | 6840 | 23.7 | 28 | 5600 | - | - |  | 19.1 | 22.9 | 4580 | 15.3 | 18.6 | 3720 | - | - | -
450 | 50.3 | 62.9 | 12580 | 40.9 | 52.4 | 10480 | 33.1 | 43.3 | 8660 | 26.7 | 35.5 | 7100 | - | - |  | 21.5 | 29 | 5800 | 17.2 | 23.5 | 4700 | - | - | -
500 | 55.8 | 77.5 | 15500 | 45.4 | 64.7 | 12940 | 36.8 | 53.5 | 10700 | 29.7 | 43.9 | 8780 | - | - |  | 23.9 | 35.8 | 7160 | 19.1 | 29 | 5800 | - | - | -
Столбик сигнальный для подземных газопроводов
Столб | Диаметр | L | длина | Цена
СОГ | 110 | 2.5 | 2.5 | 1200
| 110 | 2.2 | 2.2 | 800
| 110 | 1.8 | 1.8 | 670